## file
index | value
file_path | /root/2023/data2rdf/tests/xls_pipeline_test/input/data/AFZ1-Fz-S1Q.xlsm
server_file_path | /root/2023/data2rdf/tests/xls_pipeline_test/input/data/AFZ1-Fz-S1Q.xlsm
namespace | http://www.test2.de
uuid | ad390bafe8f9e0bd37f45da983ff22d25c35e93e23b11a5a39b546bb6760263a

## column_meta
| index | titles | unit | start | end | worksheet
0 | Zeit | Zeit | s | H15 | H474 | Messdaten
1 | F | F | kN | C15 | C474 | Messdaten
2 | DL | DL | mm | I15 | I474 | Messdaten
3 | B | B | mm | D15 | D474 | Messdaten
4 | DB | DB | mm | E15 | E474 | Messdaten
5 | e-plast | e-plast |  | K15 | K474 | Messdaten
6 | e-technisch | e-technisch |  | P15 | P474 | Messdaten
7 | e-Breite | e-Breite |  | Q15 | Q474 | Messdaten
8 | ew (DL) | ew (DL) |  | N15 | N474 | Messdaten
9 | s-technisch | s-technisch | MPa | O15 | O474 | Messdaten
10 | sw (DL) | sw (DL) | MPa | M15 | M474 | Messdaten
11 | r | r |  | L15 | L474 | Messdaten

## meta
| index | value | unit
0 | Projekt | Projekt_1
1 | Datum | 2016-10-11
2 | Prüfmaschine | M_1
3 | Werkstoff | Werkstoff_1
4 | Probenform | Fz 10x20
5 | Probentyp | Fz 10x20
6 | Prüfer | Fe
7 | Probennummer | 123456
8 | Messlänge Lo | 15 | mm
9 | Probendicke a | 1.5 | mm
10 | Probenbreite b | 9.5 | mm
11 | Probendicke A1 nach Bruch | 0.5 | mm
12 | Probendicke A2 nach Bruch | 0.52 | mm
13 | Probenbreite B1 nach Bruch | 7.5 | mm
14 | Probenbreite B2 nach Bruch | 7.5 | mm
15 | Prüfgeschwindigkeit | 0.02 | mm/s
16 | Prüftemperatur | 25 | °C
17 | Bruchverlängerung | 7.125539 | mm
18 | Höchstzugkraft Fm | 5.26095 | kN
19 | S0 | 14.25 | mm
20 | Su | 3.825 | mm²
21 | ew-Bruch | 1.315198
22 | ew-Rm | 0.00104193
23 | sw-Bruch | 1375.412 | MPa
24 | sw-Rm | 1375.412 | MPa
25 | EModul | 147722.5 | MPa
26 | Elastizitätsmodul | 147722.5 | MPa
27 | Geschw. | #N/A | MPa/s
28 | Fp0,2 | 5.65725 | kN
29 | Rp0,2 | 397 | MPa
30 | Dehngrenze ReL | 397 | MPa
31 | Zugfestigkeit Rm | 369.1895 | MPa
32 | Dehnung bei Höchstkraft Ag | 47.50353 | %
33 | Bruchdehnung A20mm | 47.5036 | %
34 | A | 47.5036 | %
35 | Brucheinschnürung Z | 73.15789 | %
36 | Z | 73.15789 | %